## Sheet1
name | feature | class
TP0501 | Duratomic® 镀层材质等级。一种具有极高耐热和耐磨性的材质等级，适用于许多钢件应用，例如合金 钢，尤其是干式加工，而且还适用于高要求的铸铁应用。 Ti(C,N) + Al2O3 + 已用切削刃识别（铬） | 材料
TP1501 | Duratomic® 镀层材质等级。具有较高耐热和耐磨性能的材质等级，极其适用于钢件的高生产率通用车 削加工，同时也是其他材料组的一个有效备份。 Ti(C,N) + Al2O3 + 已用切削刃识别（铬） | 材料
TP2501 | Duratomic® 镀层材质等级。具有高耐磨性和刃口强度，适用于宽范围的钢件车削应用，同时也适用于 不锈钢和铸铁。 Ti(C,N) + Al2O3 + 已用切削刃识别（铬） | 材料
TP3501 | Duratomic® 镀层材质等级。更高的切削刃韧性，且具有独特的高耐磨性，用于车削加工钢件和不锈钢 时具有通用性，尤其在断续切削时。 Ti(C,N) + Al2O3 + 已用切削刃检测（铬） | 材料
TP25 | 具有高通用性的材质等级，适用于钢件、不锈钢和铸铁的宽范围应用。可作为低速或对表面质量有较 高要求的钢件切削的备选材质。也可作为优化易切削奥氏体不锈钢应用的补充材质等级。 Ti(C,N) + Al2O3 + 已用切削刃识别（铬） | 材料
TP200 | 具有高通用性的材质等级，也适用于钢件、不锈钢和铸铁的宽范围应用。 Ti(C,N) + Al2O3 + TiN | 材料
TP40 | 具有极其可靠性能的通用材质等级，适用于大多数钢件、不锈钢到高温合金加工的高要求应用，尤其 是铸件和锻件。 TiC/Ti(C,N) + TiN | 材料
TH1500 | Duratomic® 镀层材质等级。硬度极高的超细颗粒材质等级针对部分淬硬钢加工，并提供用于铸铁精加 工的备选材质等级。 Ti(C,N) + Al2O3 | 材料
TM1501 | Duratomic® 镀层材质等级。高度耐磨的优化材质等级，适用于车削奥氏体不锈钢。也可作为车削较软 钢的补充材质等级。 Ti(C,N) + Al2O3 + 已用切削刃识别（铬） | 材料
TM2501 | Duratomic® 镀层材质等级。具有高度耐磨性和出色的切削刃韧性，非常适用于奥氏体不锈钢车削。车 削奥氏体不锈钢的首选材质等级。也可作为重载断续钢件切削的补充材质等级。 Ti(C,N) + Al2O3 + 已用切削刃识别（铬） | 材料
TM3501 | Duratomic® 镀层材质等级。加工双相不锈钢和难加工不锈钢的首选材质等级，高度耐沟槽磨损和抵抗 热裂纹。非常适用于不锈钢合金类材料的精加工和断续切削。同时也是通用的材质等级，适用于许多 不锈钢合金加工。 Ti(C,N) + Al2O3 + 已用切削刃识别（铬） | 材料
TM2000 | Duratomic® 镀层材质等级。高耐磨性的优化材质等级适用于不锈钢加工，并具有加工软钢的能力。 Ti(C,N) + Al2O3 | 材料
TM4000 | Duratomic® 镀层材质等级。一款非常适合不锈钢加工的材质等级，高耐磨性和出色的切削刃韧性相结 合，使得该材质等级成为高性能的通用材质等级，也适用于许多钢件的加工。 Ti(C,N) + Al2O3 | 材料
TK0501 | Duratomic® 镀层材质等级。经过优化且极其耐磨的材质，适用于加工灰铸铁和更易于加工的球墨铸 铁。 Ti(C, N) + Al2O3 + 已用切削刃识别（铬） | 材料
TK1501 | Duratomic® 镀层材质等级。极其耐磨的材质，适用于普通铸铁以及钢材。这种材质尤其擅长加工球墨 （瘤状）铸铁，还可以使用更严格的设置并进行断续切削。 Ti(C, N) + Al2O3 + 已用切削刃识别（铬） | 材料
TH1000 | 硬度非常高的超细颗粒材质等级针对用于部分淬硬钢零件加工，同样也适用于诸如高温合金等工件材 料，由于出色的切削刃韧性，它还可以在断续切削和除硬表面时提供出色的性能。 Ti-Al-Si-N 纳米镀层 | 材料
TS2000 | 高硬度的细颗粒耐磨材质等级针对用于精加工高温合金和钛合金，也适用于许多不锈钢。 (Ti,Al)N + TiN | 材料
TS2050 | 坚硬耐磨的细小颗粒材质用于高温合金的精加工和半精加工。 Ti-Al-Si-N纳米级涂层 | 材料
TS2500 | 用于高温合金和钛合金粗加工应用的相对较硬的细颗粒材质等级，也适用于宽范围的材料，例如不锈 钢。 (Ti,Al)N + TiN | 材料
CP200 | 主要针对高温合金和钛合金精加工的高硬度超细颗粒材质等级。不锈钢精加工中也有良好表现。 (Ti, Al) N + TiN | 材料
CP500 | 韧性好的超细颗粒材质等级针对不锈钢进行精加工和半精加工，但是适用性宽泛，还可用于钢件和钛 合金。特别适用于断续切削加工。 (Ti,Al)N + TiN | 材料
CP600 | 韧性极佳的细颗粒材质等级针对用于不锈钢和钢件，还普遍适用于对切削刃韧性要求较高的场合，比 如更难加工的断续切削。 (Ti,Al)N + TiN | 材料
HX | 通用的未镀层材质等级针对用于加工铸铁和淬硬钢，也可用于有色金属材料。 | 材料
KX | 优化超细颗粒材质等级针对铝合金和其他有色金属材料进行加工。 | 材料
883 | 相对硬度较高和未镀层的细颗粒材质等级适用于钛合金的粗加工应用，并且也适用于高温合金。 | 材料
890 | 具有良好韧性的高硬度未镀层细颗粒材质等级针对用于高温合金和钛合金，也可用于其他材料。 | 材料
TP1020 | 高耐磨金属陶瓷材质等级具有可预计的最佳表面粗糙度，首选用于钢件和不锈钢加工。 | 材料
TP1030 | 耐磨性极佳的金属陶瓷材质涂层，用于满足较高表面粗糙度和生产率要求，主要用于钢和不锈钢材料 加工。 Ti-Al-Si-N 纳米涂层。 | 材料