## Sheet1
name | color | 特点 | class
GPT6110 | 香槟色 | •全新高硬CVD涂层结合特殊后处理技术，有效抑制粘屑，搭配具有优异 红硬性的硬质合金基体，确保杰出的耐磨性。 •适合于连续工况下碳钢、低合金钢的高速精加工。 | 材料
GPT6120 | 香槟色 | •全新强韧CVD涂层和特殊低应力后处理技术，与具备良好刀尖热塑性变 形抗力的基体相结合，保证了产品高的耐磨性和抗崩性。 •适用于连续-一般断续工况碳钢、合金钢精到半精的加工。 | 材料
GPT6130 | 香槟色 | •采用特殊富钴层基体技术，结合高韧CVD涂层和先进的后处理技术，大 幅度提高刃口抗破损能力，提升产品使用寿命的稳定性。 •适用多数断续工况下碳钢、合金钢的半精到粗加工。 | 材料
GP1105 | 灰黑色 | •采用超微细Al2O3和MT-TiCN涂层，与独特的梯度合金基体相结合，具 有十分优异的耐磨性能。 •适合于稳定工况下钢、合金钢的车削精加工，以及钢件类的切断切槽 加工。 | 材料
GP1120 | 金黄色 | •采致密的柱状MT-TiCN与Al2O3涂层完美结合，高强度的特殊表面处 理，显著提升涂层稳定性。 •适用于碳钢、合金钢、结构钢等材料的连续到轻断续加工。 | 材料
GP1130 | 金黄色 | •高强度梯度合金基体与优异耐磨性涂层相结合，在连续及断续工况下 表现出优异的综合性能。 •适用于碳钢、合金钢等材料的连续至一般断续工况的半精及粗加工。 | 材料
GP1135 | 金黄色 | •精细MT-TiCN、高韧Al2O3层与良好抗崩刃性的表面梯度合金基体相结 合。 •适合于不稳定状态下，钢、合金钢的粗加工。 | 材料
GP1225 | 金黄色 | •超精细MT-TiCN、Al2O3和TiN涂层结构与良好韧性的表面梯度合金基 体结合，具有良好抗磨损性能的同时，韧性大大提高。 •适合于不稳定状态下钢、合金钢的半精到轻微粗加工。 | 材料
GM1115 | 亮金色 | •全新薄氧化铝和纳米柱状结构的MT-TiCN涂层，伴随亮丽的TiN着色 层，与高韧梯度硬质合金基体结合，耐磨性优异，特殊表面处理技术有 效降低切削阻力并抑制积屑瘤的产生，显著延长刀具寿命。 •适合于不锈钢高速连续加工。 | 材料
GM1230 | 亮金色 | •超细薄Al2O3涂层和纳米柱状结构MT-TiCN，搭配高韧性的中粗晶硬质 合金基体，并辅以平滑化表面处理技术，有效降低切削阻力，抑制积屑 瘤的产生，保证产品使用过程中的稳定性 •适合于不锈钢的连续、轻微断续加工 | 材料
GK1215 | 暗金色 | •高硬表面层与厚Al2O3涂层结合，搭配细晶粒基体，极大提升了耐磨性 能，外观颜色识别度高 •适用于灰铸铁高速、连续精加工 | 材料
GK1220 | 暗金色 | •兼具高耐磨性和稳定性的强韧涂层，搭配特殊的刃口处理技术，表现 出良好的耐磨性和抗崩刃性 •适用于球墨铸铁一般工况下的连续、轻微断续加工 | 材料
GK1225 | 暗金色 | •优化MT-TiCN与厚Al2O3涂层结构，采用特殊的涂层后处理技术，在保 证刀片良好耐磨性的同时，大幅提高韧性 •适用于球墨铸铁断续粗加工 | 材料
GK1115 | 灰黑色 | •高耐磨性细晶粒基体与厚Al2O3涂层结合，经过特殊涂层后处理技术， 表面光滑，在加工球墨铸铁和灰铸铁时，表现出良好的耐磨性和抗崩刃 性 •适用于灰铸铁的精加工 | 材料
GK1120 | 灰黑色 | •高耐磨性细晶粒基体与MT-TiCN、厚Al2O3涂层结合，经过特殊的涂层后处理技术，大幅提高刃口强度，保证了切削稳定性•特别适用于球墨铸铁的精加工及半精加工工况 | 材料
GK1125 | 灰黑色 | •高耐磨性细晶粒基体与厚MT-TiCN、 Al2O3涂层结合，在保证刀片良好 耐磨性的同时，大幅提高韧性 •适用于球墨铸铁断续粗加工等恶劣工况 | 材料
GM3315 | 金黄色 | •全新AlTiN涂层搭配细晶粒硬质合金基体，具有优异的耐磨性和红硬 性，实现在不锈钢上的高可靠性加工。 •适用于稳定工况下不锈钢、耐热合金等材料的中等速度加工。 | 材料
GM3220 | 古铜色 | •全新双层纳米结构PVD涂层，搭配高Co亚微细晶硬质合金基体，提高 耐磨性及红硬性。 •适合于连续~轻微断续~中等断续工况，不锈钢、软钢中低速度加工。 | 材料
GM3325 | 金黄色 | •全新升级的PVD AlTiN涂层搭配高Co细晶粒硬质合金基体，提供了优异 的耐磨性和抗崩性，可用于多种切削速度和进给量的加工。 •适用于不稳定工况下不锈钢、钢的通用加工。 | 材料
GM3225 | 紫灰色 | •全新纳米结构TiAlN涂层与高Co含量的亚微细晶硬质合金基体相结合， 具有优异的抗积屑瘤特性和抗崩刃性。 •适合于不锈钢的半精到粗加工；钢、不锈钢等通用材料的螺纹加工。 | 材料
GS3115 | 紫红色 | •PVD高铝涂层与微细晶基体附着强度高，耐磨性优异。 •适用于不锈钢、耐热优质合金等材料精到半精加工。 | 材料
GS3125 | 紫灰色 | •PVD高铝TiAlN涂层，结合高红硬性和抗塑性变形能力的基体，赋予其 优异的抗氧化性能和抗粘结磨损能力。 •适用于高温合金、钛合金、不锈钢等材料的中等切削速度下的精到半 精加工。 | 材料
GN3125 | 紫铜色 | •PVD TiB基涂层搭配细晶粒硬质合金基体，能够有效防止涂层和加工材 料之间的化学粘连，实现对铝合金等有色金属的高效切削。 •适合于铜、铝合金等有色金属的通用加工。 | 材料
GA4330 | 金黄色 | •全新升级的TiAlN涂层搭配细晶粒耐磨硬质合金基体，提升耐磨性的同 时提高了切削稳定性。 •在中硬度钢、不锈钢的槽加工方面实现稳定加工。 | 材料
GA4230 | 紫红色 | •PVD TiAlN涂层结合高耐破损性的硬质合金基体，具有优异的耐热 性和抗崩刃性，实现不同工况下的稳定加工。 •推荐钢类的切断切槽的通用加工。 | 材料
GS9125 | 无涂层 | •无涂层细晶粒硬质合金牌号，良好的耐磨性能与韧性兼备。 •钛合金通用加工的首选牌号，适合于钛合金切槽的半精加工。 | 材料
GP31TM | 紫灰色 | •优异的PVD涂层，降低与工件的摩擦系数，显著提升耐磨性。 •有效控制刃口表面粗糙度，实现良好的加工表面质量。 •适用于碳钢、低合金钢的中高度连续精加工。 | 材料
GP91TM | 无涂层 | •具有卓越的耐磨性和抗崩刃性，实现稳定的长寿命加工，同时获得 优异的加工表面质量。 •适用于碳钢、低合金钢的连续精加工。 | 材料
BKN115P | 无涂层 | •出色的强度和耐磨性。 •适用于灰口铸铁的精加工和阀座加工。 | 材料
BKC120P | 紫灰色 | •优异的PVD涂层，降低与工件的摩擦系数，显著提升耐磨性。 •适用于球墨铸铁的精加工。 | 材料
BSN115P | 无涂层 | •优异的抗冲击性及化学稳定性。 •适用于粉末冶金零件及精加工。 | 材料
BHC115P | 紫灰色 | •利用新开发的TiAlN+涂层，有效抑制沟槽磨损，实现优良的表面粗糙 度。 •适用于淬火钢表面粗糙度和尺寸精度要求高的精加工工况。 | 材料
BHC125P | 紫灰色 | 最新的TiAlN涂层涂覆在混晶CBN基体上，具备强韧性的同时，进一步 提高耐磨性，可实现更稳定的加工和长寿命。 •适应于各种淬火钢的通用加工 | 材料
BHC135P | 紫灰色 | •强韧性CBN基体上涂覆耐磨性优异的TiAlN涂层。 •适用于淬火钢的断续加工。 | 材料
DNN125P | 无涂层 | •中等粒度金刚石粒度，具有优异的耐磨性及抗崩性。 •适用于铝合金、铜合金、塑料、石墨等材料的高效精加工。 | 材料