## Sheet1
name | feature | introduction | class | factory
ODK(M)T | 正型八刃43°面铣 ODK(M)T刀片+MFA143刀体 | ● 单面正型8刃刀片，具有高经济性。 ● 刀片具有修光刃设计，可满足精加工使用。 ● 主要用于钢材、铸铁、铝合金材料的精加工至半精加工。 | 厂商信息 | 厦门金鹭
SEE(M)T | 正型四刃45°面铣 SEE(M)T刀片+MFA145刀体 | ● 单面正型4刃刀片，多种槽型设计，切削轻快。 ● 搭配修光刃刀片，可满足精加工使用。 ● 主要用于钢材、铸铁、不锈钢材料半精加工至精加工。 | 厂商信息 | 厦门金鹭
SNE(M)U | 负型八刃45°/75°/88°面铣 SNE(M)U刀片+MFB145/245/275/288刀体 | ● 双面加厚的负型8刃刀片设计，具有高强度，保证加工稳定性。 ● 具有多种主偏角设计45°、75°、88°及R角，可应对多种工况需求。 ● 提供疏齿、密齿、超密齿三种齿数选择，应对不同切削工况。 ● MFB145系列搭配刀垫，可起到保护刀体作用。 ● 主要用于钢材、铸铁材料的粗至半精面铣加工。 | 厂商信息 | 厦门金鹭
HNE(M)X | 负型十二刃60°面铣 HNE(M)X刀片+MFB160/MFB260刀体 | ● 双面负型12刃刀片设计，高经济性，高强度，是铸铁材料的加工能手。 ● 楔块式安装夹紧方式，MFB160具有可调机构，可保证加工表面质量。 ● 提供密齿、超密齿两种齿数选择，应对不同切削工况。 ● 主要用于铸铁材料的粗加工至精加工。 | 厂商信息 | 厦门金鹭
LNE(M)T | 立装八刃90°面铣 LNE(M)T刀片+MVA190/MVA290刀体 | ● 独特的立装结构设计，高强度，适合于重载型铣削，加工效率高。 ● 负型8刃设计，可满足左右手刀体的搭配使用。 ● 提供疏齿、密齿两种齿数选择，应对不同切削工况。 ● V型定位结构设计，装夹更稳定。 ● 主要用于钢材、铸铁材料的粗加工。 | 厂商信息 | 厦门金鹭
APM(G)T | 正型两刃方肩铣 APM(G)T+MEA190刀体 | ● 丰富槽型搭配，可满足多种工况使用。 ● 搭配铝用槽型，可实现铝合金切削加工。 ● 主要用于钢材、不锈钢、铸铁、铝合金材料粗加工。 | 厂商信息 | 厦门金鹭
APK(E)T | 正型两刃方肩铣 APK(E)T刀片+MEB190/MHB190刀体 | ● 曲线刃刃型结构设计，有效降低切削阻力。 ● 搭配玉米铣刀体，可实现高效铣削加工。 ● 搭配铝用槽型，可实现铝合金切削加工。 ● 主要用于钢材、不锈钢、铸铁、铝合金材料粗加工至半精加工。 | 厂商信息 | 厦门金鹭
ANKX | 负型四刃方肩铣 ANKX刀片+MEC190/MHC190刀体 | ● 负型加厚结构设计，提升刀具强度，可满足重切削加工。 ● 磨削型曲线刃设计，可实现良好的垂直壁加工。 ● 搭配玉米铣刀体，适合重载加工和高效率加工。 ● 主要用于钢材、铸铁材料的粗加工至半精加工。 | 厂商信息 | 厦门金鹭
WNGU | 负型六刃方肩铣 WNGU刀片+MEE190刀体 | ● 负型6刃具有较高的经济性。 ● 负型双面及大前角结构设计，保证刀刃锋利的同时提高刀片强度。 ● 底刃具有修光刃，可满足良好的表面质量要求。 ● 可实现面铣、方肩铣、槽铣等多种切削方式。 ● 主要用于钢材、铸铁材料的粗加工至半精加工。 | 厂商信息 | 厦门金鹭
SDKT | 正型四刃方肩铣 SDKT刀片+MES190刀体 | ● 曲线刃刃型设计，有效降低切削阻力。 ● 多后角设计，提高刀片强度及锋利性。 ● 可实现面铣、方肩铣、槽铣等多种切削方式。 ● 主要用于钢材、铸铁材料的粗加工至半精加工。 | 厂商信息 | 厦门金鹭
XDHT | 正型两刃铝用方肩铣 XDHT刀片+MEH190刀体 | ● 大前角设计，阻力小，切削轻快。 ● 正型双后角设计，提高刃口强度。 ● 长切削刃设计，满足大切深加工工况。 ● 曲线刃刃型设计，在方肩铣削时达到真正的90°台阶。 ● 主要用于铝合金材料的粗加工至半精加工。 | 厂商信息 | 厦门金鹭
RD/RP/RC | 正型仿形铣 RD/RP/RC刀片+ MPA100/MPB100/MPC100刀体 | ● 经济且高效，最适合模具行业的仿形粗加工。 ● 槽型全面，覆盖轻载到重载加工。 ● RC+MPC100系列产品具有防转动系统设计，切削过程更稳定。 ● 可提供经济型和精密型两种刀片，满足不同客户需求。 ● 主要用于钢材粗加工至半精加工。 | 厂商信息 | 厦门金鹭
QTD | 精球头铣 QTD刀片+MBA100刀体 | ● 全R形构造，直壁面加工时亦有对应的刃口。 ● 独特的刃口设计，刀片刃口强度更高。 ● QTD-S-T搭配曲线刃刃型设计，可有效降低切削阻力。 ● 主要用于钢材、铸铁、淬硬钢材料精加工。 | 厂商信息 | 厦门金鹭
UD/UP | 正型三刃快进给铣 UD/UP刀片+MKA110刀体 | ● 多段线刃型结构设计，优化不同切深下的加工效果。 ● 减磨槽设计，有效降低切削温度。 ● 3种尺寸规格刀片搭配不同槽型，能够满足大多数领域的切削加工。 ● 主要用于钢材、铸铁、不锈钢材料粗加工。 | 厂商信息 | 厦门金鹭
SDMT | 正型四刃快进给铣 SDMT刀片+MKB113刀体 SDMT-SM刀片+MKM113刀体 | ● 大圆弧曲线刃设计，提升R角强度。 ● 搭配变前角变刃宽SM槽型，应用于航空航天行业。 ● 主要用于钢材、铸铁、不锈钢及难加工材料粗加工。 | 厂商信息 | 厦门金鹭
SNEX | 窄槽宽三面刃槽铣 SNEX刀片+MSA(104~108)刀体 | ● 锋利刃刃型设计，有效降低切削阻力。 ● 可提供5种不同槽宽选择。 ● 主要用于钢材、铸铁材料粗加工至半精加工 | 厂商信息 | 厦门金鹭
CNEU | 中等槽宽三面刃槽铣 CNEU刀片+MSA(110~113)刀体 | ● 正型切削性能，切削更加轻快。 ● 磨削型变前角设计，可有效降低切削阻力。 ● 主要用于钢材、铸铁材料粗加工至半精加工。 | 厂商信息 | 厦门金鹭
SPMT | 正型四刃倒角铣 SPMT刀片+MCA130/145/160刀体 | ● 4条有效切削刃，可实现正向与反向倒角。 ● 多主偏角刀体设计可满足30°/45°/60°倒角加工需求。 ● 主要用于钢材、铸铁材料粗加工至半精加工。 | 厂商信息 | 厦门金鹭