## Sheet1
name | color | feature | class
GA4325 | 金黄色 | ● 特殊设计的耐磨硬质合金基体，搭配全 新升级的 AlCrN 涂层，具有优异的耐磨 性和抗氧化性。 ● 适用于一般钢材的中等负载加工，软钢 加工首推。 | 材料
GA4330 | 金黄色 | ● 全新升级的 TiAlN 涂层搭配细晶粒耐磨 硬质合金基体，提升铣削加工耐磨性的 同时提高了切削稳定性。 ● 适用模具钢的通用加工，模具钢加工首 推。 | 材料
GA4225 | 蓝灰色 | ● PVD AlCrN 涂层与微细晶粒硬质合金基 体相结合。 ● 适合中等到低速工况下，钢材、铸铁等 材料的一般加工。 | 材料
GA4230 | 紫红色 | ● PVD TiAlN 涂层与高耐破损性的硬质合 金基体结合强度高，实现不同工况下的 稳定加工。 ● 适用钢材、铸铁等材料的通用加工，应 用范围广。 | 材料
GP4225 | 金黄色 | ● 新升级的纳米结构的 AlCrN 涂层与微 细晶粒硬质合金基体相结合，耐磨性优 异。 ● 适合钢材的半精到轻微粗加工。 | 材料
GP2115 | 黑色 | ● 超细 MT-TiCN 和 Al2O3 涂层搭配高钴 硬质合金基体，保证耐磨性的同时兼顾 强韧性，实现了刀片加工的高效性和稳 定性。 ● 适用于中等到高速条件下钢材的精到 半精加工铣削。 | 材料
GP01TM | 无 | ● 无涂层金属陶瓷铣削牌号，优良的工艺 处理后，具备高韧性、高耐磨性以及优 异的抗崩刃性。 ● 适用于各类材料的的铣削加工，主推钢 材加工。 | 材料
GM4135 | 暗黄色 | ● 最新 TiAlSiN 多层涂层，搭配高强度细 晶硬质合金基体，具有良好的耐磨性、 韧性及热稳定性。 ● 适用于不锈钢、钛合金等难加工材料的 粗加工与不稳定工况加工。 | 材料
GM2140 | 黑色 | ● 全面升级的 MT-TiCN+ Al2O3 涂层搭配 高强度细晶硬质合金基体，兼备耐磨性、 韧性及热稳定性。 ● 适用于不锈钢和钛合金的半精到粗加 工 | 材料
GK4125 | 紫灰色 | ● 纳米 TiAlN 涂层搭配细晶粒硬质合金 基体，具有优异的耐磨性和抗崩刃性。 ● 适用于中低速度下各类铸铁的半精到 粗加工铣削，干湿工况均可。 | 材料
GK2115 | 黑色 | ● 全新铸铁铣削用中厚 MT-TiCN+Al2O3 涂层搭配专用细晶硬质合金基体，强韧 性与耐磨性兼备，保证加工的稳定性与 高效性。 ● 适用于中等到高速条件下铸铁的精到 半精加工铣削。 | 材料
GN9125 | 无 | ● 无涂层细晶粒硬质合金牌号，良好的 耐磨性能与韧性兼备。 ● 适合于铜、铝等有色金属的半精到粗 加工。 | 材料
GS4130 | 紫灰色 | ● 最新纳米 TiAlN 涂层搭配高韧性微细晶 粒硬质合金基体，兼备良好的耐磨性与 韧性。 ● 适用于不锈钢和钛合金等难加工材料 的粗加工工况。 | 材料
GH4115 | 古铜色 | ● 最新纳米复合硬质涂层与超细晶粒硬 质合金基体结合，兼备高抗氧化性与红 硬性。 ● 适用于 55HRC 以上的高硬钢精到半精 加工铣削。 | 材料