## Sheet1
name | Vickers hardness | coefficient of friction | Maximum applicable temperature | features | class
AlCrN | 3200 | 0.45 | 1100 | ◇ 高抗氧化性和高温耐磨性能极其优异； ◇ 适用于中低硬度普通钢，模具钢，或钛合金的干式 切削。 | 材料
AlCrSiN | 3300 | 0.4 | 1100 | ◇ 专为铣削加工开发,高抗氧化性，实现耐磨性与韧性 完美平衡； ◇ 通用性极高，适用于55HRC以下的普通钢，模具 钢，钛合金的各种铣削加工。 | 材料
TiAlN | 2900 | 0.35 | 900 | ◇ 良好的红硬性与晶粒细化控制； ◇ 主要适用于不锈钢铣削加工，和一部分高硬度钢的 干式加工,钛合金钻削加工。 | 材料
AlTiN纳米 | 3000 | 0.45 | 900 | ◇ 结晶方位精密控制，硬度与韧性的完美平衡； ◇ 钻削与铣削通用涂层，适用于不锈钢，高硬钢的高 速，高进给切削。 | 材料
AlCrN/TiSiN多层 | 3100 | 0.35 | 1100 | ◇ 高抗氧化性，高红硬性，良好的韧性，超光滑表面； ◇ 适用于不锈钢、铸铁钻削加工。 | 材料
AlTiN/TiSiN纳米多层 | 3300 | 0.35 | 1100 | ◇ 超高稳定性，超高韧性； ◇ 钻头通用涂层，适用于普通钢钻削。 | 材料
TiAlCrSiN | 4000 | 0.35 | 1100 | ◇ 高硬度，高抗氧化性与红硬性； ◇ 特别适用于50-60HRC的高硬度钢铣削加工。 | 材料
TiAlSiN | 4000 | 0.35 | 1200 | ◇ 高硬度，高抗氧化性与红硬性； ◇ 特别适用于55-65HRC的高硬度钢铣削加工。 | 材料
粗晶金刚石涂层(N-DIA) | 8500 | 无 | 700 | ◇ 高硬度，高热导率，高耐磨性； ◇ 适用于石墨加工。 | 材料
超细晶金刚石(U-DIA) | 8000 | 无 | 700 | ◇ 表面光滑，自润滑性好, 高硬度、高热导率，高耐 磨性； ◇ 适用于非铁材料,碳纤维复合材料等加工。 | 材料